## 09.09.2020
T.C.
İSTANBUL İLİ
KADIKÖY İLÇESİ
Yapı Kontrol Müdürlüğü
Beton ve Zemin Laboratuarı
BETON BASINÇ DAYANIMI DENEY RAPORU
1.Proje Adı: | Caferağa Mah. Kılaptancı Sok. No:15, 139 ada, 30 pafta, 13 parsel |  |  |  | 2.Mal Sahibi: |  | SEMA KALAYCI VE HİSS.
3.Yüklenici: | GÖKÖZ İNŞAAT / UZMAN YAPI DENETİM |  |  |  | 4.Numuneyi Alan: |  | Yapı Kontrol Müdürlüğü Beton ve Zemin Laboratuarı
5.Beton fabrikası: |  | HACIOĞULLARI BETON |  |  | 6.Katkı cinsi,kullanım % si |  |  | -
7.Taze beton sıcaklığı(C): |  |  |  |  | 8.Taze betonda hava % si |  |  | -
9.Taze beton çökmesi:(cm) |  |  |  |  | 10.Getirilen numune cinsi ve boyutları: 15X15X15 KÜP
11.Beton sınıfı(fck) ve standart numune cinsi: C35 15X15X15 KÜP |  |  |  |  | 12.Her......m3 betonu temsileen ....adet numune alınacaktır.
13.KULLANILAN AGREGA |  | Ç1(1.çakıl): / | mm;Ç2(2.çakıl) |  | / | mm;Ç3(3.çakıl) |  | / mm
FRAKSİYONLARI(mm) |  | K1(1.kum): / | mm;K2(2.kum) |  | / | mm;K3(3.kuml) |  | / mm
14.1 m3 BETON KARIŞIM ORANLARI: Çimento: kg;Su/Çim. : ;Ç1/Çim.=
Ç2/Çim.= ;Ç3/Çim= ;K1/Çim= K2/Çim.= ;K3/Çim.=
15.BETON ÜRETİM -TAŞIMA,YERLEŞTİRME-SIKIŞTIRMA VE NUMUNE ALMA KOŞULLARI:.
16.NUMUNELERİN LABORATUARA GETİRİLMEDEN ÖNCE BEKLETİLDİĞİ KOŞULLAR:
(28 günlük 15*15*15 cm.lik küp için)
2>n>4 ise fcm: 46 N/mm2
17.ŞARTNAME LİMİTLERİ ( TS 13515 Ek B:1/Haziran 2014 ) : fi:41 N/mm2 n≥5 ise fcm: 47 N/mm2
BETON NUMUNELERİN | [7 empty] | DAYANIM (N/mm2)
İRSALİYE NO | NUM NO | PROJEDEKİ YERİ |  | ALINIŞ TARİHİ | DENEY TARİHİ VEYA YAŞI (GÜN) |  |  | GELEN NUM |  | STANDART NUM
1960 | 1 | TEMEL BETONU |  | 2020-09-09 | 16.09.2020 (7) |  |  | 33.3 |  | 32.2
1965 | 2 |  |  | 2020-09-09 | 16.09.2020 (7) |  |  | 51.8
1980 | 3 |  |  | 2020-09-09 | 16.09.2020 (7) |  |  | 53.9
ORTALAMA MUKAVEMET | [7 empty] | 46.33333
1960 | G1 | TEMEL BETONU |  | 2020-09-09 | 07.10.2020 (28) |  |  | 42 | 42.43333 | 46
|  |  |  | 2020-09-09 | 07.10.2020 (28) |  |  | 41
|  |  |  | 2020-09-09 | 07.10.2020 (28) |  |  | 44.3
1965 | G2 |  |  | 2020-09-09 | 07.10.2020 (28) |  |  | 61 | 58.8
|  |  |  | 2020-09-09 | 07.10.2020 (28) |  |  | 59.4
|  |  |  | 2020-09-09 | 07.10.2020 (28) |  |  | 56
1980 | G3 |  |  | 2020-09-09 | 07.10.2020 (28) |  |  | 68.9 | 65.1
|  |  |  | 2020-09-09 | 07.10.2020 (28) |  |  | 61.4
|  |  |  | 2020-09-09 | 07.10.2020 (28) |  |  | 65
ORTALAMA MUKAVEMET | [7 empty] | 55.44444
AÇIKLAMALAR: 1) Numuneler laboratuara geldiği andan test edildiği ana kadar ..... Su kürüne.................tutulmuştur.
2)Yukarıda belirtilen onyedi bilgi ..................................................................................aittir.
3)Toplam numune…ONİKİ...adet, test edilen numune…ONİKİ...adettir.

## TEMEL
T.C.
İSTANBUL İLİ
KADIKÖY İLÇESİ
Yapı Kontrol Müdürlüğü
Beton ve Zemin Laboratuarı
TS 13515 Ek B:1/Haziran 2014 Standardına Göre Değerlendirme
Mal Sahibi: |  | SEMA KALAYCI VE HİSS.
Yüklenici/Yapı Denetim Firması: |  | GÖKÖZ İNŞAAT / UZMAN YAPI DENETİM
Proje Adı: |  | Caferağa Mah. Kılaptancı Sok. No:15, 139 ada, 30 pafta, 13 parsel
Yerinde dökülen betonun dayanımı fck : C35/45
Yapı Elemanı | Deney No |  | Deney Sonuç (n) MPa | Deney Sonuç Ortalaması Mpa | 1. Kriter (fcm) | 2. Kriter (fci) | Sonuç Değerlendirme
fck=45
[5 empty] | n=1 ise Uygulanmaz | ≥fck
[5 empty] | n=2-4 ise fcm ≥ fck + 1 n≥ 5 ise fcm ≥ fck + 2 | fci ≥ fck-4
TEMEL BETONU | G1 |  | 42.43333 | 55.44444 | UYGUN | UYGUN | UYGUN
| G2 |  | 58.8 |  |  | UYGUN
| G3 |  | 65.1 |  |  | UYGUN
NOT: 22.04.2020 tarihli statik proje beton mukavemeti C30'dur. PROJESİNE UYGUN

## 01.10.2020
T.C.
İSTANBUL İLİ
KADIKÖY İLÇESİ
Yapı Kontrol Müdürlüğü
Beton ve Zemin Laboratuarı
BETON BASINÇ DAYANIMI DENEY RAPORU
1.Proje Adı: | Caferağa Mah. Kılaptancı Sok. No:15, 139 ada, 30 pafta, 13 parsel |  |  |  | 2.Mal Sahibi: |  | SEMA KALAYCI VE HİSS.
3.Yüklenici: | GÖKÖZ İNŞAAT / UZMAN YAPI DENETİM |  |  |  | 4.Numuneyi Alan: |  | Yapı Kontrol Müdürlüğü Beton ve Zemin Laboratuarı
5.Beton fabrikası: |  | HACIOĞULLARI BETON |  |  | 6.Katkı cinsi,kullanım % si |  |  | -
7.Taze beton sıcaklığı(C): |  |  |  |  | 8.Taze betonda hava % si |  |  | -
9.Taze beton çökmesi:(cm) |  |  |  |  | 10.Getirilen numune cinsi ve boyutları: 15X15X15 KÜP
11.Beton sınıfı(fck) ve standart numune cinsi: C35 15X15X15 KÜP |  |  |  |  | 12.Her......m3 betonu temsileen ....adet numune alınacaktır.
13.KULLANILAN AGREGA |  | Ç1(1.çakıl): / | mm;Ç2(2.çakıl) |  | / | mm;Ç3(3.çakıl) |  | / mm
FRAKSİYONLARI(mm) |  | K1(1.kum): / | mm;K2(2.kum) |  | / | mm;K3(3.kuml) |  | / mm
14.1 m3 BETON KARIŞIM ORANLARI: Çimento: kg;Su/Çim. : ;Ç1/Çim.=
Ç2/Çim.= ;Ç3/Çim= ;K1/Çim= K2/Çim.= ;K3/Çim.=
15.BETON ÜRETİM -TAŞIMA,YERLEŞTİRME-SIKIŞTIRMA VE NUMUNE ALMA KOŞULLARI:.
16.NUMUNELERİN LABORATUARA GETİRİLMEDEN ÖNCE BEKLETİLDİĞİ KOŞULLAR:
(28 günlük 15*15*15 cm.lik küp için)
2>n>4 ise fcm: 46 N/mm2
17.ŞARTNAME LİMİTLERİ ( TS 13515 Ek B:1/Haziran 2014 ) : fi:41 N/mm2 n≥5 ise fcm: 47 N/mm2
BETON NUMUNELERİN | [7 empty] | DAYANIM (N/mm2)
İRSALİYE NO | NUM NO | PROJEDEKİ YERİ |  | ALINIŞ TARİHİ | DENEY TARİHİ VEYA YAŞI (GÜN) |  |  | GELEN NUM |  | STANDART NUM
3978 | 1 | 1. BODRUM KAT KOLON TAVAN BETONU |  | 2020-10-01 | 08.10.2020 (7) |  |  | 41.4 |  | 32.2
3979 | 2 |  |  | 2020-10-01 | 08.10.2020 (7) |  |  | 38.7
3982 | 3 |  |  | 2020-10-01 | 08.10.2020 (7) |  |  | 39.8
ORTALAMA MUKAVEMET | [7 empty] | 39.96667
3978 | G1 | 1. BODRUM KAT KOLON TAVAN BETONU |  | 2020-10-01 | 29.10.2020 (28) |  |  | 54.4 | 53 | 46
|  |  |  | 2020-10-01 | 29.10.2020 (28) |  |  | 49.5
|  |  |  | 2020-10-01 | 29.10.2020 (28) |  |  | 55.1
3979 | G2 |  |  | 2020-10-01 | 29.10.2020 (28) |  |  | 51.2 | 49.96667
|  |  |  | 2020-10-01 | 29.10.2020 (28) |  |  | 50
|  |  |  | 2020-10-01 | 29.10.2020 (28) |  |  | 48.7
3982 | G3 |  |  | 2020-10-01 | 29.10.2020 (28) |  |  | 51.6 | 50.83333
|  |  |  | 2020-10-01 | 29.10.2020 (28) |  |  | 49.8
|  |  |  | 2020-10-01 | 29.10.2020 (28) |  |  | 51.1
ORTALAMA MUKAVEMET | [7 empty] | 51.26667
AÇIKLAMALAR: 1) Numuneler laboratuara geldiği andan test edildiği ana kadar ..... Su kürüne.................tutulmuştur.
2)Yukarıda belirtilen onyedi bilgi ..................................................................................aittir.
3)Toplam numune…ONİKİ...adet, test edilen numune…ONİKİ...adettir.

## 1. BODRUM KAT KOLON TAVAN
T.C.
İSTANBUL İLİ
KADIKÖY İLÇESİ
Yapı Kontrol Müdürlüğü
Beton ve Zemin Laboratuarı
TS 13515 Ek B:1/Haziran 2014 Standardına Göre Değerlendirme
Mal Sahibi: |  | SEMA KALAYCI VE HİSS.
Yüklenici/Yapı Denetim Firması: |  | GÖKÖZ İNŞAAT / UZMAN YAPI DENETİM
Proje Adı: |  | Caferağa Mah. Kılaptancı Sok. No:15, 139 ada, 30 pafta, 13 parsel
Yerinde dökülen betonun dayanımı fck : C35/45
Yapı Elemanı | Deney No |  | Deney Sonuç (n) MPa | Deney Sonuç Ortalaması Mpa | 1. Kriter (fcm) | 2. Kriter (fci) | Sonuç Değerlendirme
fck=45
[5 empty] | n=1 ise Uygulanmaz | ≥fck
[5 empty] | n=2-4 ise fcm ≥ fck + 1 n≥ 5 ise fcm ≥ fck + 2 | fci ≥ fck-4
1. BODRUM KAT KOLON TAVAN BETONU | G1 |  | 53 | 51.26667 | UYGUN | UYGUN | UYGUN
| G2 |  | 49.97 |  |  | UYGUN
| G3 |  | 50.83 |  |  | UYGUN
NOT: 22.04.2020 tarihli statik proje beton mukavemeti C30'dur. PROJESİNE UYGUN

## 03.11.2020
T.C.
İSTANBUL İLİ
KADIKÖY İLÇESİ
Yapı Kontrol Müdürlüğü
Beton ve Zemin Laboratuarı
BETON BASINÇ DAYANIMI DENEY RAPORU
1.Proje Adı: | Caferağa Mah. Kılaptancı Sok. No:15, 139 ada, 30 pafta, 13 parsel |  |  |  | 2.Mal Sahibi: |  | SEMA KALAYCI VE HİSS.
3.Yüklenici: | GÖKÖZ İNŞAAT / UZMAN YAPI DENETİM |  |  |  | 4.Numuneyi Alan: |  | Yapı Kontrol Müdürlüğü Beton ve Zemin Laboratuarı
5.Beton fabrikası: |  | ULUEREN BETON |  |  | 6.Katkı cinsi,kullanım % si |  |  | -
7.Taze beton sıcaklığı(C): |  |  |  |  | 8.Taze betonda hava % si |  |  | -
9.Taze beton çökmesi:(cm) |  |  |  |  | 10.Getirilen numune cinsi ve boyutları: 15X15X15 KÜP
11.Beton sınıfı(fck) ve standart numune cinsi: C35 15X15X15 KÜP |  |  |  |  | 12.Her......m3 betonu temsileen ....adet numune alınacaktır.
13.KULLANILAN AGREGA |  | Ç1(1.çakıl): / | mm;Ç2(2.çakıl) |  | / | mm;Ç3(3.çakıl) |  | / mm
FRAKSİYONLARI(mm) |  | K1(1.kum): / | mm;K2(2.kum) |  | / | mm;K3(3.kuml) |  | / mm
14.1 m3 BETON KARIŞIM ORANLARI: Çimento: kg;Su/Çim. : ;Ç1/Çim.=
Ç2/Çim.= ;Ç3/Çim= ;K1/Çim= K2/Çim.= ;K3/Çim.=
15.BETON ÜRETİM -TAŞIMA,YERLEŞTİRME-SIKIŞTIRMA VE NUMUNE ALMA KOŞULLARI:.
16.NUMUNELERİN LABORATUARA GETİRİLMEDEN ÖNCE BEKLETİLDİĞİ KOŞULLAR:
(28 günlük 15*15*15 cm.lik küp için)
2>n>4 ise fcm: 46 N/mm2
17.ŞARTNAME LİMİTLERİ ( TS 13515 Ek B:1/Haziran 2014 ) : fi:41 N/mm2 n≥5 ise fcm: 47 N/mm2
BETON NUMUNELERİN | [7 empty] | DAYANIM (N/mm2)
İRSALİYE NO | NUM NO | PROJEDEKİ YERİ |  | ALINIŞ TARİHİ | DENEY TARİHİ VEYA YAŞI (GÜN) |  |  | GELEN NUM |  | STANDART NUM
2020-0418 | 1 | 3. NORMAL KAT KOLON PERDE TAVAN BETONU |  | 2020-11-03 | 10.11.2020 (7) |  |  | 37.4 |  | 32.2
2020-0423 | 2 |  |  | 2020-11-03 | 10.11.2020 (7) |  |  | 44.3
2020-0425 | 3 |  |  | 2020-11-03 | 10.11.2020 (7) |  |  | 37.9
ORTALAMA MUKAVEMET | [7 empty] | 39.86667
2020-0418 | G1 | 3. NORMAL KAT KOLON PERDE TAVAN BETONU |  | 2020-11-03 | 01.12.2020 (28) |  |  | 46.5 | 44.9 | 46
|  |  |  | 2020-11-03 | 01.12.2020 (28) |  |  | 45
|  |  |  | 2020-11-03 | 01.12.2020 (28) |  |  | 43.2
2020-0423 | G2 |  |  | 2020-11-03 | 01.12.2020 (28) |  |  | 50.5 | 48.63333
|  |  |  | 2020-11-03 | 01.12.2020 (28) |  |  | 46.2
|  |  |  | 2020-11-03 | 01.12.2020 (28) |  |  | 49.2
2020-0425 | G3 |  |  | 2020-11-03 | 01.12.2020 (28) |  |  | 46.5 | 45.46667
|  |  |  | 2020-11-03 | 01.12.2020 (28) |  |  | 45.7
|  |  |  | 2020-11-03 | 01.12.2020 (28) |  |  | 44.2
ORTALAMA MUKAVEMET | [7 empty] | 46.33333
AÇIKLAMALAR: 1) Numuneler laboratuara geldiği andan test edildiği ana kadar ..... Su kürüne.................tutulmuştur.
2)Yukarıda belirtilen onyedi bilgi ..................................................................................aittir.
3)Toplam numune…ONİKİ...adet, test edilen numune…ONİKİ...adettir.

## 3. KAT KOLON PERDE TAVAN
T.C.
İSTANBUL İLİ
KADIKÖY İLÇESİ
Yapı Kontrol Müdürlüğü
Beton ve Zemin Laboratuarı
TS 13515 Ek B:1/Haziran 2014 Standardına Göre Değerlendirme
Mal Sahibi: |  | SEMA KALAYCI VE HİSS.
Yüklenici/Yapı Denetim Firması: |  | GÖKÖZ İNŞAAT / UZMAN YAPI DENETİM
Proje Adı: |  | Caferağa Mah. Kılaptancı Sok. No:15, 139 ada, 30 pafta, 13 parsel
Yerinde dökülen betonun dayanımı fck : C35/45
Yapı Elemanı | Deney No |  | Deney Sonuç (n) MPa | Deney Sonuç Ortalaması Mpa | 1. Kriter (fcm) | 2. Kriter (fci) | Sonuç Değerlendirme
fck=45
[5 empty] | n=1 ise Uygulanmaz | ≥fck
[5 empty] | n=2-4 ise fcm ≥ fck + 1 n≥ 5 ise fcm ≥ fck + 2 | fci ≥ fck-4
3. NORMAL KAT KOLON PERDE TAVAN BETONU | G1 |  | 44.9 | 46.33333 | UYGUN | UYGUN | UYGUN
| G2 |  | 48.63 |  |  | UYGUN
| G3 |  | 45.47 |  |  | UYGUN
NOT: 22.04.2020 tarihli statik proje beton mukavemeti C30'dur. PROJESİNE UYGUN